## Folha 1
RTI010 |  |  | m² | Tecto falso agro-alimentar de placas de poliestireno extrudido.
Tecto falso contínuo fixado directamente à laje, para uso agro-alimentar, situado a uma altura menor de 4 m, de painéis rígidos de poliestireno extrudido de 600x2500 mm e 30 mm de espessura, resistência à compressão >= 200 kPa, fixado ao suporte com fixações mecânicas para a ancoragem de painéis isolantes rígidos.
Unitário | Ud | Descrição |  |  | Rend. | Preço unitário | Importância
mt16pki010ha | m² | Painel rígido de poliestireno extrudido segundo EN 13164, de superfície lisa e bordo lateral macho-fêmea, de 600x2500 mm e 30 mm de espessura, resistência térmica 0,85 m²°C/W, condutibilidade térmica 0,034 W/(m°C), 200 kPa de resistência à compressão, factor de resistência à difusão do vapor de água 150, calor específico 1400 J/kgK, Euroclasse E de reacção ao fogo; de aplicação em tectos falsos agro-alimentares, fachadas e revestimentos interiores. |  |  | 1.05 | 562.01 | 590.11
mt16pki020a | Ud | Fixação mecânica para a ancoragem de painéis isolantes rígidos. |  |  | 8 | 48.59 | 388.72
mo015 | h | Oficial de 1ª montador de tectos falsos. |  |  | 0.251 | 365.27 | 91.68
mo082 | h | Ajudante de montador de tectos falsos. |  |  | 0.251 | 241.69 | 60.66
| % | Meios auxiliares |  |  | 2 | 1131.17 | 22.62
| % | Custos indirectos |  |  | 3 | 1153.79 | 34.61
[6 empty] | Total: | 1188.4