## Folha 1
EHZ010 | m |  | Reforço de muro ou pilar de betão armado, com laminado de fibra de carbono MasterBrace "MBCC de Sika".
Reforço de muro ou pilar de betão armado, através do sistema MasterBrace "MBCC de Sika", constituído por laminado de fibra de carbono, MasterBrace LAM 170/3100 "MBCC de Sika", de 50 mm de largura e 1,2 mm de espessura, módulo de elasticidade 170000 N/mm², resistência à tracção 3100 MPa e alongamento máximo 1,9%, colocado com MasterBrace ADH 4000 "MBCC de Sika" aplicando uma camada de 2 mm de espessura sobre o laminado com espátula e outra camada de 1 mm de espessura sobre a superfície de contacto com o pilar, com aplicação prévia de primário MasterBrace P 3500 "MBCC de Sika", aplicado com trincha. O preço não inclui a preparação do suporte nem o revestimento.
Unitário |  | Ud |  | Descrição |  | Rend. |  | Preço unitário | Importância
mt09reh420a |  | kg |  | Primário de dois componentes à base de resina epóxi sem dissolventes, MasterBrace P 3500 "MBCC de Sika", para aplicar com trincha ou rolo sobre elemento estrutural a reforçar através de folhas ou laminados de fibra de carbono. |  | 0.013 |  | 4767.82 | 61.98
mt09reh410a |  | m |  | Laminado de fibra de carbono, MasterBrace LAM 170/3100 "MBCC de Sika", de 50 mm de largura e 1,2 mm de espessura, módulo de elasticidade 170000 N/mm², resistência à tracção 3100 MPa e alongamento máximo 1,9%, para reforço de estruturas. |  | 1.1 |  | 3533.44 | 3886.78
mt09reh440a |  | kg |  | Adesivo de dois componentes à base de resina epóxi, MasterBrace ADH 4000 "MBCC de Sika", para aplicar com espátula sobre elemento estrutural a reforçar através de laminados de fibra de carbono, segundo NP EN 1504-4. |  | 0.374 |  | 2507.91 | 937.96
mo042 |  | h |  | Oficial de 1ª estruturista. |  | 0.323 |  | 1070.79 | 345.87
mo089 |  | h |  | Ajudante de estruturista. |  | 0.323 |  | 629.14 | 203.21
|  | % |  | Custos directos complementares |  | 2 |  | 5435.8 | 108.72
Custo de manutenção decenal: 1.031,28Kz nos primeiros 10 anos. | [7 empty] | Total: | 5544.52
Referência e título da norma |  |  |  |  | Aplicabilidade(a) |  | Obrigatoriedade(b) |  |  | Sistema(c)
EN 1504-4:2004 |  |  |  |  | 192005 |  | 112009 |  |  | 1/2+/3/4
Produtos e sistemas para a protecção e reparação de estruturas de betão — Definições, requisitos, controlo da qualidade e avaliação da conformidade — Parte 4: Colagem estrutural
(a) Data de entrada em aplicação da norma harmonizada
(b) Data final do período de coexistência
(c) Sistema de avaliação e verificação da regularidade do desempenho