## Folha 1
EHZ020 |  |  | m² | Cintagem de pilar de betão armado, com folha de fibra de carbono MasterBrace "BASF".
Cintagem de pilar de betão armado, através do sistema MasterBrace "BASF", constituído por 1 camada de folhas de fibra de carbono unidireccional, MasterBrace FIB CF 230/4900 450/25 "BASF", 450 g/m², de 500x50 mm e 0,255 mm de espessura, resistência à tracção 4900 MPa e extensão limite 2,1%, embebida entre duas camadas de MasterBrace SAT 4500 "BASF" sobre a superfície previamente lixada, regularizada com MasterBrace ADH 1460 "BASF" e com primário MasterBrace P 3500 "BASF".
Unitário | Ud | Descrição |  |  |  | Rend. | Preço unitário |  | Importância
mt09reh120b | kg | Adesivo tixotrópico de dois componentes à base de resina epóxi, MasterBrace ADH 1460 "BASF", para a correcta ligação entre o betão fresco e o betão endurecido ou para melhorar a aderência do betão endurecido e o aço, segundo NP EN 1504-7. |  |  |  | 2.2 | 1699.53 |  | 3738.97
mt09reh420a | kg | Primário de dois componentes à base de resina epóxi, MasterBrace P 3500 "BASF", para aplicar com broxa ou rolo sobre elemento estrutural a reforçar através de folhas ou laminados de fibra de carbono. |  |  |  | 0.44 | 5523.48 |  | 2430.33
mt09reh400h | m² | Folha de fibra de carbono unidireccional, MasterBrace FIB CF 230/4900 450/25 "BASF", 450 g/m², de 500x50 mm e 0,255 mm de espessura, resistência à tracção 4900 MPa, módulo de elasticidade 230.000 N/mm² e extensão limite 2,1%, para reforço de estruturas. |  |  |  | 1.3 | 10873.08 |  | 14135
mt09reh430a | kg | Resina epóxi saturante, MasterBrace SAT 4500 "BASF", para a aplicação com rolo sobre suportes de betão ou aço, em sistemas de reforço estrutural através de folhas de fibra de carbono, fibra de vidro ou fibra de aramida em pilares solicitados à compressão, vigas solicitadas a esforço transverso ou à flexão, segundo NP EN 1504-4. |  |  |  | 0.88 | 4720.78 |  | 4154.29
mo042 | h | Oficial de 1ª estruturista. |  |  |  | 3.652 | 371.01 |  | 1354.93
mo089 | h | Ajudante de estruturista. |  |  |  | 3.652 | 253.82 |  | 926.95
| % | Meios auxiliares |  |  |  | 2 | 26740.47 |  | 534.81
| % | Custos indirectos |  |  |  | 3 | 27275.28 |  | 818.26
Custo de manutenção decenal: 1.966,55Kz nos primeiros 10 anos. | [6 empty] | Total: |  | 28093.54
Referência e título da norma |  |  |  |  | Aplicabilidade (1) |  |  | Obrigatoriedade (2) |  | Sistema (3)
EN 1504-7:2006 |  |  |  |  | 162007 |  |  | 112009
Produtos e sistemas para a protecção e reparação de estruturas de betão - Definições, requisitos, controlo da qualidade e avaliação da conformidade - Parte 7: Protecção contra a corrosão das armaduras
EN 1504-4:2004 |  |  |  |  | 192005 |  |  | 112009
Produtos e sistemas para a protecção e reparação de estruturas de betão - Definições, requisitos, controlo da qualidade e avaliação da conformidade - Parte 4: Colagem estrutural
(1) Data de entrada em aplicação da norma harmonizada e início do período de coexistência
(2) Data final do período de coexistência / entrada em vigor da marcação CE
(3) Sistema de avaliação e verificação da regularidade do desempenho