## Folha 1
EHZ100 |  |  | m | Reforço à flexão de vigas e vigotas, com laminado de fibra de carbono MBrace "BASF Construction Chemical".
Reforço à flexão pela face superior de vigas ou vigotas de betão armado, através do sistema MBrace "BASF Construction Chemical", constituído por laminado de fibra de carbono, MBrace Laminate "BASF Construction Chemical", de 80 mm de largura e 1,4 mm de espessura, módulo de elasticidade 210000 N/mm², resistência à tracção 3300 MPa e extensão limite 1c65%, colocado com MBrace Laminate Adhesive HT "BASF Construction Chemical", sobre a superfície previamente lixada e com aplicação de primário MBrace Primer "BASF Construction Chemical".
Unitário | Ud | Descrição |  |  |  | Rend. | Preço unitário |  | Importância
mt09reh420a | kg | Primário de dois componentes à base de resina epóxi, MBrace Primer "BASF Construction Chemical", para aplicar com broxa ou rolo sobre elemento estrutural a reforçar através de folhas ou laminados de fibra de carbono. |  |  |  | 0.048 | 3997.91 |  | 191.9
mt09reh410iL | m | Laminado de fibra de carbono, MBrace Laminate "BASF Construction Chemical", de 80 mm de largura e 1,4 mm de espessura, módulo de elasticidade 210000 N/mm², resistência à tracção 3300 MPa e extensão limite 1c65%, para reforço de estruturas. |  |  |  | 1.1 | 26672.54 |  | 29339.79
mt09reh440a | kg | Adesivo de dois componentes à base de resina epóxi, MBrace Laminate Adhesive HT "BASF Construction Chemical", para aplicar com espátula sobre elemento estrutural a reforçar através de laminados de fibra de carbono, segundo NP EN 1504-4. |  |  |  | 0.617 | 1846.42 |  | 1139.24
mo041 | h | Oficial de 1ª estruturista. |  |  |  | 2.819 | 386.16 |  | 1088.59
mo087 | h | Ajudante de estruturista. |  |  |  | 2.216 | 254.07 |  | 563.02
| % | Meios auxiliares |  |  |  | 2 | 32322.54 |  | 646.45
| % | Custos indirectos |  |  |  | 3 | 32968.99 |  | 989.07
Custo de manutenção decenal: 2.377,06Kz nos primeiros 10 anos. | [6 empty] | Total: |  | 33958.06
Referência e título da norma |  |  |  |  | Aplicabilidade (1) |  |  | Obrigatoriedade (2) |  | Sistema (3)
EN 1504-4:2004 |  |  |  |  | 192005 |  |  | 112009
Produtos e sistemas para a protecção e reparação de estruturas de betão - Definições, requisitos, controlo da qualidade e avaliação da conformidade - Parte 4: Colagem estrutural
(1) Data de entrada em aplicação da norma harmonizada e início do período de coexistência
(2) Data final do período de coexistência / entrada em vigor da marcação CE
(3) Sistema de avaliação e verificação da regularidade do desempenho