## Folha 1
FFX020 | m² | Pano exterior de fachada dupla, de alvenaria de bloco de betão face à vista.
Pano exterior de fachada dupla, com apoio parcial na laje, de 10 cm de espessura, de alvenaria de bloco de betão face à vista, liso hidrófugo cor cinzento, 50x20x10 cm, com juntas horizontais e verticais de 10 mm de espessura, junta refundada, assente com argamassa de cimento confeccionada em obra, com 250 kg/m³ de cimento, cor cinzento, dosificação 1:6, fornecida em sacos. Padieira de alvenaria armada de blocos lintel de betão, maciço de betão de enchimento, C25/30 (X0(P); D12; S3; Cl 0,4), preparado em obra; montagem e desmontagem de escoramento. Revestimento das testas de laje e pilares com plaquetas de betão, colocadas com argamassa de alta aderência.
Unitário |  |  | Ud | Descrição |  | Rend. |  | Preço unitário | Importância
mt03bhe050ame |  |  | Ud | Bloco de betão face à vista, liso hidrófugo cor cinzento, 50x20x10 cm; com o preço incrementado em 20% relativamente a peças especiais: blocos lintel e meios blocos. Segundo NP EN 771-3. |  | 10 |  | 115.94 | 1159.4
mt08aaa010a |  |  | m³ | Água. |  | 0.01 |  | 283.51 | 2.84
mt01arg005a |  |  | t | Areia de pedreira, para argamassa preparada em obra. |  | 0.01 |  | 3024.04 | 30.24
mt08cem000l |  |  | kg | Cimento cinzento em sacos. |  | 3.232 |  | 18.9 | 61.08
mt01arg000l |  |  | m³ | Areia crivada. |  | 0.002 |  | 2856.04 | 5.71
mt01arg001ld |  |  | m³ | Agregado grosso homogeneizado, de tamanho máximo 12 mm. |  | 0.004 |  | 4200.06 | 16.8
mt07aco040e |  |  | kg | Aço em varões nervurados, A400 NR, fornecido em obra em varões sem elaborar, de vários diâmetros. |  | 0.9 |  | 275.02 | 247.52
mt03bhe012aa |  |  | Ud | Lajeta FV de betão, liso, cor cinzento, 40x20x4 cm. |  | 2 |  | 77.29 | 154.58
mt09moe020a |  |  | kg | Cimento cola melhorado de ligantes mistos, C2 TE, para a colocação em camada grossa do peças cerâmicas em paramentos verticais exteriores, segundo NP EN 12004 |  | 0.729 |  | 99.58 | 72.59
mt08adt010 |  |  | kg | Aditivo hidrófugo para impermeabilização de argamassas ou betões. |  | 0.034 |  | 226.8 | 7.71
mt50spa050m |  |  | m³ | Pranchão de madeira de pinho, dimensões 20x7,2 cm. |  | 0.001 |  | 542607 | 542.61
mt50spa101 |  |  | kg | Pregos de aço. |  | 0.011 |  | 2312.75 | 25.44
mt50spa081a |  |  | Ud | Escora metálica telescópica, até 3 m de altura. |  | 0.003 |  | 23785.8 | 71.36
mq06hor010 |  |  | h | Betoneira eléctrica com uma capacidade de amassadura de 160 l. |  | 0.005 |  | 932.73 | 4.66
mo021 |  |  | h | Oficial de 1ª construção em trabalhos auxiliares de pedreiro. |  | 0.81 |  | 1055.59 | 855.03
mo114 |  |  | h | Operário não qualificado construção em trabalhos auxiliares de pedreiro. |  | 0.552 |  | 596.7 | 329.38
|  |  | % | Custos directos complementares |  | 3 |  | 3586.95 | 107.61
Custo de manutenção decenal: 147,78Kz nos primeiros 10 anos. | [7 empty] | Total: | 3694.56
Referência e título da norma |  |  |  |  | Aplicabilidade(a) |  | Obrigatoriedade(b) |  |  | Sistema(c)
EN 771-3:2011+A1:2015 |  |  |  |  | 1062020 |  | 1062020 |  |  | 2+/4
Especificações para unidades de alvenaria — Parte 3: Blocos de betão de agregados (densos e leves)
EN 12004:2007+A1:2012 |  |  |  |  | 142013 |  | 172013 |  |  | 1/3/4
Colas para ladrilhos — Requisitos, avaliação da conformidade, classificação e designação
(a) Data de entrada em aplicação da norma harmonizada
(b) Data final do período de coexistência
(c) Sistema de avaliação e verificação da regularidade do desempenho