## Folha 1
NAL010 |  |  | m² | Isolamento termo-acústico de pavimentos flutuantes, com lãs minerais.
Isolamento termo-acústico de pavimentos flutuantes, formado por painel rígido de lã mineral, segundo EN 13162, não revestido, de 100 mm de espessura, resistência térmica 2,85 m²°C/W, condutibilidade térmica 0,035 W/(m°C), coberto com filme de polietileno de 0,2 mm de espessura, preparado para receber uma base de pavimento de argamassa ou betão (não incluída neste preço).
Unitário | Ud | Descrição |  |  |  | Rend. |  | Preço unitário | Importância
mt16lra010h | m² | Painel rígido de lã mineral, segundo EN 13162, não revestido, de 100 mm de espessura, resistência térmica 2,85 m²°C/W, condutibilidade térmica 0,035 W/(m°C). |  |  |  | 1.1 |  | 6110.4 | 6721.44
mt17poa010d | m² | Filme de polietileno de 0,2 mm de espessura e 184 g/m² de massa superficial. |  |  |  | 1.1 |  | 82.83 | 91.11
mt16aaa030 | m | Fita autocolante para vedação de juntas. |  |  |  | 0.25 |  | 67.16 | 16.79
mo054 | h | Oficial de 1ª montador de isolamentos. |  |  |  | 0.108 |  | 537.05 | 58
mo101 | h | Ajudante de montador de isolamentos. |  |  |  | 0.108 |  | 300.91 | 32.5
| % | Custos directos complementares |  |  |  | 2 |  | 6919.84 | 138.4
[8 empty] | Total: | 7058.24
Referência e título da norma |  |  |  |  | Aplicabilidade(a) |  | Obrigatoriedade(b) |  |  | Sistema(c)
EN 13162:2012+A1:2015 |  |  |  |  | 1072015 |  | 1072016
Produtos de isolamento térmico para aplicação em edifícios — Produtos manufaturados de lã mineral (MW) — Especificação
(a) Data de entrada em aplicação da norma harmonizada e início do período de coexistência
(b) Data final do período de coexistência / entrada em vigor da marcação CE
(c) Sistema de avaliação e verificação da regularidade do desempenho