## Folha 1
NAR010 | m² |  | Isolamento térmico em coberturas inclinadas sobre espaço não habitável, por sopro desde o interior.
Isolamento térmico em coberturas inclinadas sobre espaço não habitável de 100 mm de espessura média, por sopro, desde o interior, de nódulos de lã de vidro, não aptos como suporte nutritivo para o desenvolvimento de fungos nem bactérias, densidade 50 kg/m³ e condutibilidade térmica 0,035 W/(m°C), sobre a superfície suporte.
Unitário |  | Ud |  | Descrição | Rend. | Preço unitário | Importância
mt16lvi100q |  | kg |  | Nódulos de lã de vidro não aptos como suporte nutritivo para o desenvolvimento de fungos nem bactérias, densidade 50 kg/m³ e condutibilidade térmica 0,035 W/(m°C), Euroclasse A1 de reacção ao fogo, capacidade de absorção de água a curto prazo <=1 kg/m², calor específico 800 J/kgK e factor de resistência à difusão do vapor de água 1; segundo EN 14064-1, para enchimento de câmaras por insuflação. | 5.075 | 896.67 | 4550.6
mq08mpa020 |  | h |  | Maquinaria para espalhamento de isolamento em nódulos. | 0.111 | 1728.92 | 191.91
mo030 |  | h |  | Oficial de 1ª aplicador de produtos isolantes. | 0.24 | 612.02 | 146.88
mo068 |  | h |  | Ajudante de aplicador de produtos isolantes. | 0.24 | 357.82 | 85.88
|  | % |  | Custos directos complementares | 2 | 4975.27 | 99.51
Custo de manutenção decenal: 101,50Kz nos primeiros 10 anos. | [5 empty] | Total: | 5074.78