## Folha 1
QAD052 |  |  | m² | Sistema de cobertura Deck com fixação mecânica "DANOSA", impermeabilização através de telas de PVC.
Sistema de cobertura Deck com fixação mecânica, "DANOSA", tipo convencional, pendente do 1% ao 5%, composta de: suporte base: perfil nervurado autoportante de chapa de aço galvanizado S 280 de 0,7 mm de espessura, acabamento liso, com 3 nervuras de 50 mm de altura separadas 260 mm; isolamento térmico: painel de lã de rocha com resinas fenólicas, Rocdan SA-50 "DANOSA", de 50 mm de espessura; impermeabilização monocamada, não colada: lâmina impermeabilizante flexível, tipo PVC-P(hs), Danopol HS 1,2 "DANOSA", de 1,2 mm de espessura, com armadura de malha de fibra de poliéster, fixada mecanicamente ao suporte com 3 parafusos de aço cada m², de 65 mm de comprimento.
Unitário | Ud | Descrição |  |  |  | Rend. | Preço unitário |  | Importância
mt13ccg200ac | m² | Perfil nervurado autoportante de chapa de aço galvanizado S 280 de 0,7 mm de espessura, acabamento liso, com 3 nervuras de 50 mm de altura separadas 260 mm, inércia 18 cm4 e massa superficial 5,5 kg/m², segundo NP EN 14782. |  |  |  | 1.1 | 1557.66 |  | 1713.43
mt16pdt010ga | m² | Painel de lã de rocha com resinas fenólicas, Rocdan SA-50 "DANOSA", de 50 mm de espessura e resistência térmica 1,25 m²°C/W, segundo EN 13162. |  |  |  | 1.05 | 2953.45 |  | 3101.12
mt16aab010 | Ud | Fixação mecânica dos painéis isolantes à chapa metálica (coberturas deck). |  |  |  | 3 | 29.87 |  | 89.61
mt15dan010aa | m² | Lâmina impermeabilizante flexível, tipo PVC-P(hs), Danopol HS 1,2 "DANOSA", de 1,2 mm de espessura, com armadura de malha de fibra de poliéster, segundo EN 13956. |  |  |  | 1.05 | 1471.12 |  | 1544.68
mt15dan020a | m | Perfil colaminado de chapa de aço e PVC-P, plano, "DANOSA", para remate de impermeabilização com lâminas de PVC-P, nos extremos das lâminas e nos encontros com elementos verticais. |  |  |  | 0.4 | 524.6 |  | 209.84
mt14lga100a | Ud | Parafuso de aço EVDF ZBJ de 6 mm de diâmetro e 65 mm de comprimento, com tratamento anticorrosão, bucha e anilha de partilha de 40x40 mm. |  |  |  | 3 | 33.6 |  | 100.8
mt14lbd080a | m | Banda de reforço de betume modificado com elastómero SBS Esterdan 30 P Elast "DANOSA", LBM(SBS) - 30 - PE, EN 13707, de 32 cm de largura, massa nominal 3 kg/m², armada com feltro de poliéster não tecido, acabada com filme plástico em ambas as faces. |  |  |  | 0.57 | 692.1 |  | 394.5
mt14lbd240 | m | Perfil de chapa de aço galvanizado, "DANOSA", para encontros da impermeabilização com paramentos verticais. |  |  |  | 0.15 | 237.09 |  | 35.56
mo047 | h | Oficial de 1ª montador de painéis metálicos. |  |  |  | 0.216 | 380.18 |  | 82.12
mo090 | h | Ajudante de montador de painéis metálicos. |  |  |  | 0.216 | 241.92 |  | 52.25
mo050 | h | Oficial de 1ª montador de isolamentos. |  |  |  | 0.072 | 380.18 |  | 27.37
mo093 | h | Ajudante de montador de isolamentos. |  |  |  | 0.072 | 241.92 |  | 17.42
mo028 | h | Oficial de 1ª aplicador de lâminas impermeabilizantes. |  |  |  | 0.201 | 367.81 |  | 73.93
mo062 | h | Ajudante de aplicador de lâminas impermeabilizantes. |  |  |  | 0.201 | 241.92 |  | 48.63
| % | Meios auxiliares |  |  |  | 2 | 7491.26 |  | 149.83
| % | Custos indirectos |  |  |  | 3 | 7641.09 |  | 229.23
Custo de manutenção decenal: 2.912,02Kz nos primeiros 10 anos. | [6 empty] | Total: |  | 7870.32
Referência e título da norma |  |  |  |  | Aplicabilidade (1) |  |  | Obrigatoriedade (2) |  | Sistema (3)
EN 14782:2006 |  |  |  |  | 1112006 |  |  | 1112007
Chapas metálicas autoportantes para coberturas, revestimentos exteriores e interiores de paredes.
EN 13162:2008 |  |  |  |  | 192009 |  |  | 192010
Produtos de isolamento térmico para aplicação em edifícios - Produtos manufacturados de lã mineral (MW) - Especificação
EN 13707:2004+A2:2009 |  |  |  |  | 142010 |  |  | 1102010
Membranas de impermeabilização flexíveis - Membranas betuminosas armadas para impermeabilização de coberturas - Definições e características
(1) Data de entrada em aplicação da norma harmonizada e início do período de coexistência
(2) Data final do período de coexistência / entrada em vigor da marcação CE
(3) Sistema de avaliação da conformidade