## Folha 1
RYY040 | m² |  | Reparação de fissuras em revestimento exterior, sistema Cotefilm NG "REVETÓN".
Reparação de fissuras de até 2 mm de largura em revestimento exterior, sistema Cotefilm NG "REVETÓN", através da aplicação de demão de primário com primário aquoso Cotefilm "REVETÓN", com um rendimento de 0,15 l/m² e uma demão de acabamento com revestimento decorativo acrílico, Cotefilm NG liso mate "REVETÓN", cor branca, sem diluir, com um rendimento de 0,45 l/m², após preparação prévia da superfície suporte através de preenchimento e tapamento de fissuras com revestimento decorativo acrílico Cotefilm NG liso mate "REVETÓN".
Unitário |  | Ud |  | Descrição | Rend. | Preço unitário | Importância
mt28mar030a |  | l |  | Revestimento decorativo acrílico, muito elástico, Cotefilm NG liso mate "REVETÓN", de cor branca, composto por resinas acrílicas, cargas de granulometria controlada e pigmentos, com inibidores de corrosão; impermeável à água da chuva, transpirável, anti-carbonatação, auto-limpável, anti-caruncho e anti-verdete e com resistência aos raios UV e aos álcalis, para aplicar com trincha, rolo ou pistola. | 0.675 | 11235.2 | 7583.77
mt28mar050a |  | l |  | Primário aquoso Cotefilm "REVETÓN", incolor, composto por copolímeros acrílicos de partícula fina, em dispersão aquosa, e aditivos especiais, permeável ao vapor de água e resistente aos álcalis, para aplicar com trincha, rolo ou pistola. | 0.15 | 5683.97 | 852.6
mo039 |  | h |  | Oficial de 1ª rebocador. | 0.436 | 842.54 | 367.35
mo111 |  | h |  | Operário especializado rebocador. | 0.436 | 491.81 | 214.43
|  | % |  | Custos directos complementares | 2 | 9018.15 | 180.36
[6 empty] | Total: | 9198.51