## Folha 1
FBY100 | m² |  | Parede de placas de gesso laminado e lã mineral. Catálogo ATEDY-AFELMA.
Parede especial de placas de gesso laminado e lã mineral, sistema PYL 146/600(48+48) 2LM, estrutura sem contraventar, catálogo ATEDY-AFELMA, de 146 mm de espessura total, com nível de qualidade do acabamento standard (Q2), formado por uma estrutura autoportante dupla de perfis metálicos de aço galvanizado de 48 + 48 mm de largura formada por montantes (elementos verticais) e canais (elementos horizontais), com uma separação entre montantes de 600 mm e uma disposição normal "N"; à qual se aparafusam duas placas de gesso laminado A / EN 520 - 1200 / comprimento / 12,5 / com os bordos longitudinais afinados, Standard "KNAUF" em cada face e isolamento de painel semi-rígido de lã mineral, Geowall 37 "ISOVER", segundo EN 13162, não revestido, de 40 mm de espessura, resistência térmica 1,081 m²°C/W, condutibilidade térmica 0,037 W/(m°C), colocado na alma. Inclusive fita acústica de dilatação, autocolante "KNAUF"; fixações para a ancoragem de canais e montantes metálicos; parafusos para a fixação das placas; massa e fita para o tratamento de juntas. O preço inclui a resolução de encontros e pontos singulares.
Unitário |  | Ud |  | Descrição |  | Rend. |  | Preço unitário | Importância
mt12pck020b |  | m |  | Fita acústica de dilatação, autocolante, de espuma de poliuretano de células fechadas "KNAUF", de 3,2 mm de espessura e 50 mm de largura, resistência térmica 0,10 m²°C/W, condutibilidade térmica 0,032 W/(m°C). |  | 2.4 |  | 292.71 | 702.5
mt12pfk020b |  | m |  | Canal 48/30 "KNAUF" de aço galvanizado, segundo EN 14195. |  | 1.4 |  | 1605.16 | 2247.22
mt12pfk010b |  | m |  | Montante 48/35 "KNAUF" de aço galvanizado, segundo EN 14195. |  | 4 |  | 1938.08 | 7752.32
mt16lri010bo |  | m² |  | Painel semi-rígido de lã mineral, Geowall 37 "ISOVER", segundo EN 13162, não revestido, de 40 mm de espessura, resistência térmica 1,081 m²°C/W, condutibilidade térmica 0,037 W/(m°C), coeficiente de absorção sonora médio 0,7 para uma frequência de 500 Hz e Euroclasse A1 de reacção ao fogo segundo NP EN 13501-1. |  | 2.1 |  | 3923.72 | 8239.81
mt12ppk010aa |  | m² |  | Placa de gesso laminado A / EN 520 - 1200 / comprimento / 12,5 / com os bordos longitudinais afinados, Standard "KNAUF"; Euroclasse A2-s1, d0 de reacção ao fogo, segundo NP EN 13501-1. |  | 4.2 |  | 4910.6 | 20624.5
mt12ptk010cc |  | Ud |  | Parafuso autoperfurante TN "KNAUF" 3,5x25. |  | 13 |  | 11.19 | 145.47
mt12ptk010ce |  | Ud |  | Parafuso autoperfurante TN "KNAUF" 3,5x35. |  | 13 |  | 14.1 | 183.3
mt12psg220 |  | Ud |  | Fixação composta por bucha e parafuso 5x27. |  | 3.2 |  | 76.45 | 244.64
mt12pck010a |  | m |  | Fita microperfurada de papel "KNAUF" de 50 mm de largura, segundo EN 13963. |  | 3.2 |  | 53.02 | 169.66
mt12pik015d |  | kg |  | Massa de colagem Perlfix "KNAUF", de presa rápida (30 minutos), Euroclasse A1 de reacção ao fogo, segundo NP EN 13501-1, intervalo de temperatura de trabalho de 5 a 30°C, para aplicação manual, segundo EN 13963. |  | 0.2 |  | 532.67 | 106.53
mt12pik010e |  | kg |  | Massa de juntas Jointfiller 24H "KNAUF", Euroclasse A2-s1, d0 de reacção ao fogo, segundo NP EN 13501-1, intervalo de temperatura de trabalho de 5 a 30°C, para aplicação manual com fita de juntas, segundo EN 13963. |  | 1 |  | 1105.12 | 1105.12
mo053 |  | h |  | Oficial de 1ª montador de pré-fabricados interiores. |  | 0.629 |  | 1057.3 | 665.04
mo100 |  | h |  | Ajudante de montador de pré-fabricados interiores. |  | 0.629 |  | 604.97 | 380.53
|  | % |  | Custos directos complementares |  | 2 |  | 42566.7 | 851.33
Custo de manutenção decenal: 2.170,90Kz nos primeiros 10 anos. | [7 empty] | Total: | 43418
Referência e título da norma |  |  |  |  | Aplicabilidade(a) |  | Obrigatoriedade(b) |  |  | Sistema(c)
EN 14195:2005 |  |  |  |  | 112006 |  | 112007 |  |  | 3/4
Elementos de armação metálica para sistemas em placas de gesso — Definições, requisitos e métodos de ensaio
EN 14195:2005/AC:2006 |  |  |  |  | 112007 |  | 112007
EN 13162:2012+A1:2015 |  |  |  |  | 1072020 |  | 1072020 |  |  | 1/3/4
Produtos de isolamento térmico para aplicação em edifícios — Produtos manufaturados de lã mineral (MW) — Especificação
EN 520:2004+A1:2009 |  |  |  |  | 162010 |  | 1122010 |  |  | 3/4
Placas de gesso — Definições, requisitos e métodos de ensaio
EN 13963:2005 |  |  |  |  | 132006 |  | 132007 |  |  | 3/4
Materiais de vedação para placas de gesso — Definições, requisitos e métodos de ensaio
EN 13963:2005/AC:2006 |  |  |  |  | 112007 |  | 112007
(a) Data de entrada em aplicação da norma harmonizada
(b) Data final do período de coexistência
(c) Sistema de avaliação e verificação da regularidade do desempenho