## Folha 1
QAB012 | m² | Cobertura plana acessível, não ventilada, com pavimento fixo, tipo convencional, para tráfego pedonal privado. Impermeabilização com lâminas asfálticas, tipo bicamada.
Cobertura plana acessível, não ventilada, com pavimento fixo, tipo convencional, pendente de 1% a 5%, para tráfego pedonal privado. FORMAÇÃO DE PENDENTES: com guias de rincões, laroz e juntas com mestras de tijolo cerâmico furado duplo e camada de argila expandida, descarregada a seco e consolidada na superfície com leitada de cimento, proporcionando uma resistência à compressão de 1 MPa e com uma condutibilidade térmica de 0,087 W/(m°C), com espessura média de 10 cm; com camada de regularização de argamassa de cimento, confeccionada em obra, dosificação 1:6 de 1,5 cm de espessura, acabamento afagado; BARREIRA DE VAPOR: membrana de betume aditivado com plastómero APP, LA-30-AL colocada com emulsão asfáltica aniônica com cargas; ISOLAMENTO TÉRMICO: painel rígido de lã mineral hidrofugada; CAMADA SEPARADORA SOB CAMADA DE REFORÇO: geotêxtil não tecido composto por fibras de poliéster entrelaçadas, (150 g/m²); CAMADA DE REFORÇO: argamassa de cimento CEM II/B-L 32,5 N tipo M-10 de 4 cm de espessura; IMPERMEABILIZAÇÃO: tipo bicamada, colada, composta por uma membrana de betume modificado com elastómero SBS, LBM(SBS)-30-FV e uma membrana de betume modificado com elastómero SBS, LBM(SBS)-30-FP, totalmente coladas com maçarico, sem coincidir as suas juntas; CAMADA SEPARADORA SOB PROTECÇÃO: geotêxtil não tecido composto por fibras de poliéster entrelaçadas, (200 g/m²); CAMADA DE PROTECÇÃO: pavimento de ladrilhos cerâmicos de grés rústico, 20x20 cm colocados em camada fina com cimento cola melhorado, C2 sem nenhuma característica adicional, cor cinzento, sobre uma camada de regularização de argamassa de cimento, confeccionada em obra, dosificação 1:6, de 4 cm de espessura, enchimento de juntas com argamassa de juntas cimentosa melhorada, com absorção de água reduzida e resistência elevada à abrasão tipo CG 2 W A, cor branco, para juntas de 2 a 15 mm. Inclusive cruzetas de PVC. O preço não inclui a execução e a vedação das juntas nem a execução de remates nos encontros com paramentos e drenagens.
Unitário |  |  | Ud | Descrição |  | Rend. |  | Preço unitário | Importância
mt04lpt010c |  |  | Ud | Tijolo cerâmico furado duplo, para revestir, 30x20x9 cm, para utilização em alvenaria protegida (peça P), densidade 746 kg/m³, segundo NP EN 771-1. |  | 3 |  | 41.79 | 125.37
mt01arl030a |  |  | m³ | Argila expandida, fornecida em sacos, segundo NP EN 13055-1. |  | 0.1 |  | 24022.2 | 2402.22
mt09lec020b |  |  | m³ | Leitada de cimento CEM II/B-L 32,5 N 1/3. |  | 0.01 |  | 20995.6 | 209.96
mt16pea020b |  |  | m² | Painel rígido de poliestireno expandido, segundo NP EN 13163, bordo lateral recto, de 20 mm de espessura, resistência térmica 0,55 m²°C/W, condutibilidade térmica 0,036 W/(m°C), para junta de dilatação. |  | 0.01 |  | 1593.26 | 15.93
mt08aaa010a |  |  | m³ | Água. |  | 0.014 |  | 279.7 | 3.92
mt01arg005a |  |  | t | Areia de pedreira, para argamassa preparada em obra. |  | 0.09 |  | 2992.57 | 269.33
mt08cem000l |  |  | kg | Cimento cinzento em sacos. |  | 13.75 |  | 18.65 | 256.44
mt14lad010i |  |  | m² | Membrana de betume aditivado com plastómero APP, LA-30-AL, de 2 mm de espessura, massa nominal 3 kg/m², com armadura de alumínio, de superfície não protegida. Segundo EN 13707. |  | 1.05 |  | 8892.22 | 9336.83
mt14iea020c |  |  | kg | Emulsão asfáltica aniônica com cargas. |  | 0.3 |  | 3921.34 | 1176.4
mt16lrc010aa |  |  | m² | Painel rígido de lã mineral hidrofugada, segundo EN 13162, de 40 mm de espessura, resistência térmica >= 1,05 m²°C/W, condutibilidade térmica 0,038 W/(m°C), Euroclasse A1 de reacção ao fogo segundo NP EN 13501-1. |  | 1.05 |  | 20979.2 | 22028.1
mt14gsa020bc |  |  | m² | Geotêxtil não tecido composto por fibras de poliéster entrelaçadas, com uma resistência à tracção longitudinal de 1,88 kN/m, uma resistência à tracção transversal de 1,49 kN/m, uma abertura de cone ao ensaio de perfuração dinâmica segundo NP EN ISO 13433 inferior a 40 mm, resistência CBR ao punçoamento 0,3 kN e uma massa superficial de 150 g/m², segundo EN 13252. |  | 1.05 |  | 807.34 | 847.71
mt09mor010e |  |  | m³ | Argamassa de cimento CEM II/B-L 32,5 N tipo M-10, confeccionada em obra com 320 kg/m³ de cimento e uma proporção em volume 1/4. |  | 0.04 |  | 24855.3 | 994.21
mt14lba010c |  |  | m² | Membrana de betume modificado com elastómero SBS, LBM(SBS)-30-FP, de 2,5 mm de espessura, massa nominal 3 kg/m², com armadura de feltro de poliéster não tecido de 160 g/m², de superfície não protegida. Segundo EN 13707. |  | 1.1 |  | 6585.55 | 7244.11
mt14lba010a |  |  | m² | Membrana de betume modificado com elastómero SBS, LBM(SBS)-30-FV, de 2,5 mm de espessura, massa nominal 3 kg/m², com armadura de feltro de fibra de vidro de 60 g/m², de superfície não protegida. Segundo EN 13707. |  | 1.1 |  | 5709.02 | 6279.92
mt14gsa020ce |  |  | m² | Geotêxtil não tecido composto por fibras de poliéster entrelaçadas, com uma resistência à tracção longitudinal de 1,63 kN/m, uma resistência à tracção transversal de 2,08 kN/m, uma abertura de cone ao ensaio de perfuração dinâmica segundo NP EN ISO 13433 inferior a 27 mm, resistência CBR ao punçoamento 0,4 kN e uma massa superficial de 200 g/m², segundo EN 13252. |  | 1.05 |  | 1107.2 | 1162.56
mt09mcr021m |  |  | kg | Cimento cola melhorado, C2, segundo NP EN 12004, cor cinzento. |  | 4 |  | 76.45 | 305.8
mt18bcr010he800 |  |  | m² | Ladrilho cerâmico de grés rústico, 20x20 cm, 8,00Kz/m², capacidade de absorção de água 3%<=E<6%, grupo AII, segundo NP EN 14411, resistência ao deslizamento maior que 45 segundo ENV 12633. |  | 1.05 |  | 7153.12 | 7510.78
mt18acc050b |  |  | Ud | Cruzetas de PVC para separação entre 3 e 15 mm. |  | 14 |  | 29.73 | 416.22
mt18rcr010a300 |  |  | m | Rodapé cerâmico de grés rústico, de 7 cm de largura, 3,00Kz/m. |  | 0.4 |  | 2682.42 | 1072.97
mt09mcp020bB |  |  | kg | Argamassa de juntas cimentosa melhorada, com absorção de água reduzida e resistência elevada à abrasão, tipo CG2 W A, segundo EN 13888, cor branca, para juntas de 2 a 15 mm, à base de cimento de alta resistência, inertes seleccionados, aditivos especiais e pigmentos, com efeito anti-caruncho, anti-verdete e preventivo das eflorescências, hidrorrepelente, especial para enchimento de juntas de todo tipo de peças cerâmicas e pedras naturais em zonas de proliferação de microrganismos. |  | 0.03 |  | 271.3 | 8.14
mq06hor010 |  |  | h | Betoneira eléctrica com uma capacidade de amassadura de 160 l. |  | 0.039 |  | 907.3 | 35.38
mo020 |  |  | h | Oficial de 1ª construção. |  | 0.118 |  | 1028.94 | 121.41
mo113 |  |  | h | Operário não qualificado construção. |  | 0.957 |  | 581.64 | 556.63
mo029 |  |  | h | Oficial de 1ª aplicador de lâminas impermeabilizantes. |  | 0.302 |  | 1028.94 | 310.74
mo067 |  |  | h | Ajudante de aplicador de lâminas impermeabilizantes. |  | 0.302 |  | 604.97 | 182.7
mo054 |  |  | h | Oficial de 1ª montador de isolamentos. |  | 0.066 |  | 1057.3 | 69.78
mo101 |  |  | h | Ajudante de montador de isolamentos. |  | 0.066 |  | 604.97 | 39.93
mo023 |  |  | h | Oficial de 1ª ladrilhador. |  | 0.525 |  | 1028.94 | 540.19
mo061 |  |  | h | Ajudante de ladrilhador. |  | 0.262 |  | 604.97 | 158.5
|  |  | % | Custos directos complementares |  | 2 |  | 63682.2 | 1273.64
Custo de manutenção decenal: 17.148,35Kz nos primeiros 10 anos. | [7 empty] | Total: | 64955.9
Referência e título da norma |  |  |  |  | Aplicabilidade(a) |  | Obrigatoriedade(b) |  |  | Sistema(c)
EN 771-1:2011+A1:2015 |  |  |  |  | 1062020 |  | 1062020 |  |  | 2+/4
Especificações para unidades de alvenaria — Parte 1: Tijolos cerâmicos para alvenaria
EN 13055-1:2002 |  |  |  |  | 132003 |  | 162004
Agregados leves — Parte 1: Agregados leves para betão, argamassas e caldas de injecção
EN 13055-1:2002/AC:2004 |  |  |  |  | 112010 |  | 112010
EN 13163:2012+A1:2015 |  |  |  |  | 1072020 |  | 1072020 |  |  | 1/3/4
Produtos de isolamento térmico para aplicação em edifícios — Produtos manufaturados em poliestireno expandido (EPS) — Especificação
EN 13707:2004+A2:2009 |  |  |  |  | 142010 |  | 1102010 |  |  | 1/2+/3/4
Membranas de impermeabilização f lexíveis — Membranas betuminosas ar madas para impermeabilização de coberturas — Definições e características
EN 13162:2012+A1:2015 |  |  |  |  | 1072020 |  | 1072020 |  |  | 1/3/4
Produtos de isolamento térmico para aplicação em edifícios — Produtos manufaturados de lã mineral (MW) — Especificação
EN 13252:2016 |  |  |  |  | 1032020 |  | 1032020 |  |  | 2+/4
Geotêxteis e produtos relacionados — Características requeridas para a utilização em sistemas de drenagem
EN 12004:2007+A1:2012 |  |  |  |  | 142013 |  | 172013 |  |  | 1/3/4
Colas para ladrilhos — Requisitos, avaliação da conformidade, classificação e designação
EN 14411:2012 |  |  |  |  | 172013 |  | 172014 |  |  | 1/3/4
Pavimentos e revestimentos cerâmicos — Definições, classificação, características, avaliação da conformidade e marcação
(a) Data de entrada em aplicação da norma harmonizada
(b) Data final do período de coexistência
(c) Sistema de avaliação e verificação da regularidade do desempenho