## Folha 1
RSI007 | m² | Pavimento industrial de betão tratado superficialmente com recobrimento cimentício.
Pavimento industrial, apto para caves, constituído por: massame de betão com adição de fibras de 20 cm de espessura, realizado com betão C25/30 (XC1(P); D12; S3; Cl 0,4) fabricado em central, com um conteúdo de fibras com função estrutural, fibras poliméricas bicomponente de 3 kg/m³, espalhamento e vibração manual através de régua vibradora; e aplicação sobre o betão fresco de camada de desgaste de argamassa endurecedora CT - C60 - F10 - A6, segundo EN 13813, cor cinzento (5 kg/m²), com acabamento superficial através de afagamento e polimento mecânicos. O preço não inclui a sub-base nem a execução e a vedação das juntas.
Unitário |  |  | Ud | Descrição |  | Rend. |  | Preço unitário | Importância
mt10haf020fgngc |  |  | m³ | Betão C25/30 (XC1(P); D12; S3; Cl 0,4), fabricado em central, segundo NP EN 206. |  | 0.21 |  | 26427 | 5549.68
mt08fic010b |  |  | kg | Fibras poliméricas bicomponente, de 58 mm de comprimento e 0,67 mm de diâmetro, resistência à tracção 640 MPa, módulo de elasticidade 10000 N/mm², elaboradas para evitar o afloramento de pontas na superfície durante os processos de afagamento e polimento, classe 2 segundo NP EN 14889-2. |  | 0.6 |  | 1266.08 | 759.65
mt09bnc010b |  |  | kg | Argamassa endurecedora, CT - C60 - F10 - A6, segundo EN 13813, cor cinzento, composta de cimento, inertes seleccionados de quartzo, pigmentos orgânicos e aditivos, de baixa porosidade, com uma densidade aparente de 1330 kg/m³, com resistência aos óleos e à gasolina, uma resistência à compressão de 75000 kN/m² e uma resistência à abrasão segundo o método de Böhme EN 13892-3 de 6 cm³ / 50 cm². |  | 5 |  | 113.95 | 569.75
mq04dua020b |  |  | h | Dumper de descarga frontal de 2 t de carga útil. |  | 0.038 |  | 2730.44 | 103.76
mq06vib020 |  |  | h | Régua vibradora de 3 m. |  | 0.032 |  | 1375.53 | 44.02
mq06fra010 |  |  | h | Talocha mecânica de betão. |  | 0.555 |  | 1493.35 | 828.81
mq06bhe010 |  |  | h | Camião bomba estacionado na obra, para bombagem de betão. |  | 0.008 |  | 50072.8 | 400.58
mq06aca030 |  |  | h | Polidora para pavimentos de betão, composta por pratos giratórios aos que se acoplam uma série de mós abrasivas diamantadas, refrigeradas com água, com sistema de aspiração. |  | 0.2 |  | 3728.5 | 745.7
mo121 |  |  | h | Oficial de 1ª aplicador de pavimentos industriais. |  | 0.732 |  | 1028.94 | 753.18
mo122 |  |  | h | Ajudante de aplicador de pavimentos industriais. |  | 0.889 |  | 604.97 | 537.82
|  |  | % | Custos directos complementares |  | 2 |  | 10293 | 205.86
Custo de manutenção decenal: 5.879,33Kz nos primeiros 10 anos. | [7 empty] | Total: | 10498.8
Referência e título da norma |  |  |  |  | Aplicabilidade(a) |  | Obrigatoriedade(b) |  |  | Sistema(c)
EN 13813:2002 |  |  |  |  | 182003 |  | 182004 |  |  | 1/3/4
Revestimentos contínuos para pavimentos — Materiais — Especificações e requisitos
(a) Data de entrada em aplicação da norma harmonizada
(b) Data final do período de coexistência
(c) Sistema de avaliação e verificação da regularidade do desempenho