## Folha 1
UPG005 | m² |  | Parede de alvenaria como cofragem perdida, para tanque de piscina com skimmer.
Parede como cofragem perdida para tanque de piscina rectangular, de 15 cm de espessura de alvenaria, de tijolo cerâmico furado triplo, para revestir, 30x20x15 cm, com juntas de 10 mm de espessura, assente com argamassa de cimento confeccionada em obra, com 250 kg/m³ de cimento, cor cinzento, dosificação 1:6, fornecida em sacos. O preço não inclui a viga. O preço não inclui o enchimento do tardoz.
Unitário |  | Ud |  | Descrição |  | Rend. |  | Preço unitário | Importância
mt04lpt010e |  | Ud |  | Tijolo cerâmico furado triplo, para revestir, 30x20x15 cm, para utilização em alvenaria protegida (peça P), densidade 650 kg/m³, segundo NP EN 771-1. |  | 16.8 |  | 55.98 | 940.46
mt08aaa010a |  | m³ |  | Água. |  | 0.004 |  | 279.7 | 1.12
mt01arg005a |  | t |  | Areia de pedreira, para argamassa preparada em obra. |  | 0.021 |  | 2992.57 | 62.84
mt08cem000l |  | kg |  | Cimento cinzento em sacos. |  | 3.175 |  | 18.65 | 59.21
mq06hor010 |  | h |  | Betoneira eléctrica com uma capacidade de amassadura de 160 l. |  | 0.009 |  | 907.3 | 8.17
mo021 |  | h |  | Oficial de 1ª construção em trabalhos auxiliares de pedreiro. |  | 0.433 |  | 1028.94 | 445.53
mo114 |  | h |  | Operário não qualificado construção em trabalhos auxiliares de pedreiro. |  | 0.382 |  | 581.64 | 222.19
|  | % |  | Custos directos complementares |  | 2 |  | 1739.52 | 34.79
[8 empty] | Total: | 1774.31
Referência e título da norma |  |  |  |  | Aplicabilidade(a) |  | Obrigatoriedade(b) |  |  | Sistema(c)
EN 771-1:2011+A1:2015 |  |  |  |  | 1062020 |  | 1062020 |  |  | 2+/4
Especificações para unidades de alvenaria — Parte 1: Tijolos cerâmicos para alvenaria
(a) Data de entrada em aplicação da norma harmonizada
(b) Data final do período de coexistência
(c) Sistema de avaliação e verificação da regularidade do desempenho