## Folha 1
RRY075 | m² |  | Revestimento interior autoportante de placas de gesso laminado, de alta resistência ao impacto. Sistema "PLACO".
Revestimento interior autoportante livre, sistema "PLACO", de 112,5 mm de espessura total, com nível de qualidade do acabamento standard (Q2), formado por uma placa de gesso laminado GF-C1-I-W2 / EN 15283-2 - 1200 / 2400 / 12,5 / com os bordos longitudinais quadrados, Rigidur H 13 BC "PLACO", aparafusada directamente a uma estrutura autoportante de perfis metálicos de aço galvanizado formada por canais horizontais R 100 "PLACO", solidamente fixados ao piso a ao tecto, e montantes verticais M 100 "PLACO", com uma separação entre montantes de 600 mm. Inclusive banda dessolidarizadora; fixações para a ancoragem de canais e montantes metálicos; parafusos para a fixação das placas; fita de papel com reforço metálico "PLACO" e massa e fita para o tratamento de juntas. O preço inclui a resolução de encontros e pontos singulares, mas não inclui o isolamento a colocar entre as placas e o paramento.
Unitário |  | Ud |  | Descrição |  | Rend. |  | Preço unitário | Importância
mt12plj020a |  | m |  | Banda estanque autocolante, Banda 45 "PLACO", de espuma de polietileno de células fechadas, de 3 mm de espessura e 45 mm de largura, para a estanquidade da base e do isolamento sonoro do perímetro em paredes e revestimentos interiores de placas. |  | 0.45 |  | 557.08 | 250.69
mt12plp070f |  | m |  | Canal de perfil de aço galvanizado, R 100 "PLACO", fabricado através de laminação a frio, de 3000 mm de comprimento, 100x35 mm de secção e 0,55 mm de espessura, segundo EN 14195. |  | 1 |  | 3840.49 | 3840.49
mt12plp060f |  | m |  | Montante de perfil de aço galvanizado, M 100 "PLACO", fabricado através de laminação a frio, de 3000 mm de comprimento, 98,5x40 mm de secção e 0,6 mm de espessura, segundo EN 14195. |  | 2.1 |  | 4375.54 | 9188.63
mt12plk015a |  | m² |  | Placa de gesso laminado reforçado com fibras GF-C1-I-W2 / EN 15283-2 - 1200 / 2400 / 12,5 / com os bordos longitudinais quadrados, Rigidur H 13 BC "PLACO". |  | 1.05 |  | 27703.8 | 29089
mt12plt030b |  | Ud |  | Parafuso autoperfurante rosca-chapa, TRPF 13 "PLACO", de 13 mm de comprimento. |  | 5 |  | 19.03 | 95.15
mt12plt050c |  | Ud |  | Parafuso auto-roscante Rigidur 40 "PLACO", com cabeça de trombeta, de 40 mm de comprimento. |  | 11 |  | 30.82 | 339.02
mt12plj030 |  | m |  | Fita autocolante de malha de fibra de vidro, "PLACO", para reforço de juntas. |  | 1.4 |  | 874.58 | 1224.41
mt12plm012gj |  | kg |  | Massa de presa em pó PR Multi "PLACO"; Euroclasse A1 de reacção ao fogo, segundo NP EN 13501-1, intervalo de temperatura de trabalho de 5 a 30°C, segundo EN 13963. |  | 0.33 |  | 1832.5 | 604.73
mt12plj010b |  | m |  | Fita de papel com reforço metálico "PLACO", de 50 mm de largura, segundo NP EN 14353, para acabamento de juntas de placas de gesso laminado. |  | 0.15 |  | 984.14 | 147.62
mo053 |  | h |  | Oficial de 1ª montador de pré-fabricados interiores. |  | 0.332 |  | 1057.3 | 351.02
mo100 |  | h |  | Ajudante de montador de pré-fabricados interiores. |  | 0.332 |  | 604.97 | 200.85
|  | % |  | Custos directos complementares |  | 2 |  | 45331.7 | 906.63
Custo de manutenção decenal: 5.086,21Kz nos primeiros 10 anos. | [7 empty] | Total: | 46238.3
Referência e título da norma |  |  |  |  | Aplicabilidade(a) |  | Obrigatoriedade(b) |  |  | Sistema(c)
EN 14195:2005 |  |  |  |  | 112006 |  | 112007 |  |  | 3/4
Elementos de armação metálica para sistemas em placas de gesso — Definições, requisitos e métodos de ensaio
EN 14195:2005/AC:2006 |  |  |  |  | 112007 |  | 112007
EN 15283-2:2008+A1:2009 |  |  |  |  | 162010 |  | 162011 |  |  | 3/4
Placas de gesso reforçadas com fibras — Definições, requisitos e métodos de ensaio — Parte 2: Placas de gesso com fibras
EN 13963:2005 |  |  |  |  | 132006 |  | 132007 |  |  | 3/4
Materiais de vedação para placas de gesso — Definições, requisitos e métodos de ensaio
EN 13963:2005/AC:2006 |  |  |  |  | 112007 |  | 112007
EN 14353:2007+A1:2010 |  |  |  |  | 1112010 |  | 1112010 |  |  | 3/4
Cantoneiras e perfis metálicos para utilização em placas de gesso — Definições, requisitos e métodos de ensaio
(a) Data de entrada em aplicação da norma harmonizada
(b) Data final do período de coexistência
(c) Sistema de avaliação e verificação da regularidade do desempenho