## Folha 1
UPG030 | m³ |  | Viga de betão projectado para borda de piscina com skimmer.
Viga de betão projectado para borda de piscina com skimmer, realizada com betão C30/37 (XC2(P) + XD2(P); D12; S3; Cl 0,4), projectado por via húmida, e aço A500 NR, com uma quantidade aproximada de 10 kg/m³; cofragem perdida formada por painéis cerâmicos furados com encaixe macho-fêmea, para revestir, 50x20x3 cm, com com topos rectos, e tijolos cerâmicos furados duplos, para revestir, 30x20x9 cm, com juntas de 10 mm de espessura, assentes com argamassa de cimento confeccionada em obra, com 250 kg/m³ de cimento, cor cinzento, dosificação 1:6, fornecida em sacos. Inclusive arame de atar e separadores. O preço inclui a elaboração da armadura (corte, dobragem e moldagem de elementos) no estaleiro da obra e a montagem no lugar definitivo da sua colocação em obra, mas não inclui as tubagens de drenagem, os skimmers, as bocas de impulsão nem a tomada do limpa fundos.
Unitário |  | Ud |  | Descrição |  | Rend. |  | Preço unitário | Importância
mt04lcg020a |  | Ud |  | Painel cerâmico furado com encaixe macho-fêmea, para revestir, 50x20x3 cm, com com topos rectos. |  | 16.667 |  | 134.82 | 2247.04
mt04lpt010c |  | Ud |  | Tijolo cerâmico furado duplo, para revestir, 30x20x9 cm, para utilização em alvenaria protegida (peça P), densidade 746 kg/m³, segundo NP EN 771-1. |  | 33.333 |  | 41.79 | 1392.99
mt08aaa010a |  | m³ |  | Água. |  | 0.004 |  | 279.7 | 1.12
mt01arg005a |  | t |  | Areia de pedreira, para argamassa preparada em obra. |  | 0.012 |  | 2992.57 | 35.91
mt08cem000l |  | kg |  | Cimento cinzento em sacos. |  | 1.852 |  | 18.65 | 34.54
mt07aco020a |  | Ud |  | Separador homologado para fundações. |  | 10 |  | 31.28 | 312.8
mt07aco040f |  | kg |  | Aço em varões nervurados, A500 NR, fornecido em obra em varões sem elaborar, de vários diâmetros. |  | 10.5 |  | 274.9 | 2886.45
mt08var050 |  | kg |  | Arame galvanizado para atar, de 1,30 mm de diâmetro. |  | 0.12 |  | 279.7 | 33.56
mt10hes200b |  | m³ |  | Betão para projectar, C30/37 (XC2(P) + XD2(P); D12; S3; Cl 0,4), com uma dosagem de cimento de 400 kg/m³, fabricado em central, segundo NP EN 14487-1. |  | 1.05 |  | 21366.5 | 22434.9
mq06hor010 |  | h |  | Betoneira eléctrica com uma capacidade de amassadura de 160 l. |  | 0.006 |  | 907.3 | 5.44
mq06gun010 |  | h |  | Máquina para projectar betão por via húmida 33 kW. |  | 0.038 |  | 3823.2 | 145.28
mo041 |  | h |  | Oficial de 1ª construção de obra civil. |  | 0.02 |  | 1028.94 | 20.58
mo087 |  | h |  | Ajudante de construção de obra civil. |  | 0.118 |  | 604.97 | 71.39
mo043 |  | h |  | Oficial de 1ª armador de ferro. |  | 0.118 |  | 1070.79 | 126.35
mo090 |  | h |  | Ajudante de armador de ferro. |  | 0.133 |  | 629.14 | 83.68
|  | % |  | Custos directos complementares |  | 2 |  | 29832 | 596.64
[8 empty] | Total: | 30428.7
Referência e título da norma |  |  |  |  | Aplicabilidade(a) |  | Obrigatoriedade(b) |  |  | Sistema(c)
EN 771-1:2011+A1:2015 |  |  |  |  | 1062020 |  | 1062020 |  |  | 2+/4
Especificações para unidades de alvenaria — Parte 1: Tijolos cerâmicos para alvenaria
(a) Data de entrada em aplicação da norma harmonizada
(b) Data final do período de coexistência
(c) Sistema de avaliação e verificação da regularidade do desempenho