## Folha 1
CCG020 | m³ |  | Muro de gabiões de malha electrossoldada.
Muro de gabiões com duas faces à vista, de 2000x1000x1000 mm de malha electrossoldada, de arame de aço galvanizado de 4,5 mm de diâmetro, com uma abertura de malha de 100x100 mm em todas as faces; com diafragma intermédio de 1000x1000 m de malha electrossoldada, de arame de aço galvanizado de 4,5 mm de diâmetro, com uma abertura de malha de 100x100 mm, fixado com grampos perpendicularmente às malhas de face, traseiras, base e tampa do gabião; e enchimento com meios mecânicos com pedra granítica, de granulometria compreendida entre 70 e 250 mm; montagem e desmontagem do sistema de cofragem necessário para evitar a deformação dos gabiões durante o seu enchimento e garantir o alinhamento e aprumo da estrutura. Inclusive tensores e grampos para formar adequadamente os gabiões.
Unitário |  | Ud |  | Descrição | Rend. | Preço unitário | Importância
mt07etf010b |  | Ud |  | Gabião de 2000x1000x1000 mm de malha electrossoldada, de arame de aço galvanizado, segundo NP EN 10244-2, de 4,5 mm de diâmetro, com uma abertura de malha de 100x100 mm em todas as faces, com uma resistência à corrosão em nevoeiro salino superior a 3000 horas segundo EN ISO 10289 e NP EN ISO 9227, uma resistência à tracção do arame de entre 500 e 800 N/mm² segundo NP EN 10223-8 e uma resistência mínima das soldaduras de 75% da resistência do arame. | 0.5 | 12925.5 | 6462.77
mt07etf015a |  | Ud |  | Diafragma intermédio de 1000x1000 m de malha electrossoldada, de arame de aço galvanizado, segundo NP EN 10244-2, de 4,5 mm de diâmetro, com uma abertura de malha de 100x100 mm, com uma resistência à corrosão em nevoeiro salino superior a 3000 horas segundo EN ISO 10289 e NP EN ISO 9227, uma resistência à tracção do arame de entre 500 e 800 N/mm² segundo NP EN 10223-8 e uma resistência mínima das soldaduras de 75% da resistência do arame. | 1.5 | 1311.46 | 1967.19
mt50spa052b |  | m |  | Pranchão de madeira de pinho, de 20x7,2 cm. | 0.45 | 7475.31 | 3363.89
mt50spa101 |  | kg |  | Pregos de aço. | 0.113 | 2213.64 | 250.14
mt50spa081a |  | Ud |  | Escora metálica telescópica, até 3 m de altura. | 0.015 | 22766.5 | 341.5
mt07etf020a |  | Ud |  | Tensor de arame de aço galvanizado, segundo NP EN 10244-2, de 5 mm de diâmetro e 510 mm de comprimento, com uma resistência à corrosão em nevoeiro salino superior a 3000 horas segundo EN ISO 10289 e NP EN ISO 9227, uma resistência à tracção do arame de entre 500 e 800 N/mm² segundo NP EN 10223-8 e uma resistência mínima das soldaduras de 75% da resistência do arame. | 8 | 90.52 | 724.16
mt07etf025a |  | Ud |  | Grampo de arame de aço galvanizado, segundo NP EN 10244-2, de 3 mm de diâmetro, com uma resistência à tracção superior a 1720 N/mm² e uma resistência à abertura superior a 2000 N/mm². | 80 | 6.04 | 483.2
mt06psm010c |  | m³ |  | Pedra granítica de granulometria compreendida entre 70 e 250 mm, com desgaste no ensaio de Los Angeles < 50. | 1.1 | 3437.29 | 3781.02
mq01exn020a |  | h |  | Retroescavadora hidráulica sobre pneus, de 105 kW. | 0.089 | 13584.3 | 1209
mq04cab010c |  | h |  | Camião basculante de 12 t de carga, de 162 kW. | 0.075 | 11773.1 | 882.98
mo041 |  | h |  | Oficial de 1ª construção de obra civil. | 0.425 | 1028.94 | 437.3
mo087 |  | h |  | Ajudante de construção de obra civil. | 2.126 | 604.97 | 1286.17
|  | % |  | Custos directos complementares | 4 | 21189.3 | 847.57
Custo de manutenção decenal: 3.305,53Kz nos primeiros 10 anos. | [5 empty] | Total: | 22036.9