## Folha 1
MDR005 | m² |  | Revestimento de pavimento desportivo, de resinas sintéticas.
Revestimento de pavimento desportivo, com resistência ao deslizamento entre 80 e 110 com a superfície seca e entre 55 e 110 com a superfície húmida, segundo EN 13036-4, com resistência ao deslizamento maior que 45 segundo ENV 12633, de 2 a 3 mm de espessura total aproximada, realizado sobre superfície suporte de aglomerado asfáltico, apto para campo de ténis, para a prática de ténis amador, através da aplicação sucessiva de: uma camada de regularização e acondicionamento da superfície, de argamassa, cor cinzento, à base de resinas sintéticas e cargas minerais seleccionadas (2 kg/m²); uma camada de argamassa, cor preto, à base de resinas acrílicas (0,3 kg/m²), inerte silício incolor, lavado, de granulometria compreendida entre 0,2 e 0,4 mm (0,5 kg/m²) e água (0,2 l/m²); três camadas de argamassa, à base de resinas acrílicas, cargas minerais calibradas e pigmentos (0,4 kg/m² cada camada), deixando secar totalmente a camada prévia antes de aplicar a seguinte camada e uma camada de tinta de água, cor azul, à base de resinas acrílicas, cargas micronizadas e pigmentos (0,3 kg/m²). O preço não inclui a superfície suporte, a execução e a vedação das juntas nem a marcação e execução das linhas de jogo.
Unitário |  | Ud |  | Descrição | Rend. | Preço unitário | Importância
mt47cit050a |  | kg |  | Argamassa, cor cinzento, à base de resinas sintéticas e cargas minerais seleccionadas, para regularização de superfícies; para aplicar com raspador de borracha. | 2 | 2371.73 | 4743.46
mt47cit060a |  | kg |  | Argamassa, cor preto, à base de resinas acrílicas. | 0.3 | 5959.13 | 1787.74
mt47cit002a |  | kg |  | Inerte silício incolor, lavado, de granulometria compreendida entre 0,2 e 0,4 mm, fornecido em sacos. | 0.5 | 270.31 | 135.16
mt47cit080g |  | kg |  | Argamassa, cor azul, à base de resinas acrílicas, cargas minerais calibradas e pigmentos. | 1.2 | 6245.16 | 7494.19
mt27pcc030g |  | kg |  | Tinta de água, cor azul, à base de resinas acrílicas, cargas micronizadas e pigmentos. | 0.3 | 7139.03 | 2141.71
mo041 |  | h |  | Oficial de 1ª construção de obra civil. | 0.355 | 1143.36 | 405.89
mo087 |  | h |  | Ajudante de construção de obra civil. | 0.355 | 672.31 | 238.67
|  | % |  | Custos directos complementares | 2 | 16946.8 | 338.94
Custo de manutenção decenal: 6.050,02Kz nos primeiros 10 anos. | [5 empty] | Total: | 17285.8