## Folha 1
NGL020 | m² |  | Impermeabilização do terreno com tela de polietileno.
Impermeabilização do terreno com tela de polietileno de alta densidade (PEAD/HDPE) obtida através de processo de calandragem, de 1,5 mm de espessura, cor preto. Colocação em obra: com sobreposições directamente sobre o terreno fixada em sobreposição e bordos através de soldadura termoplástica, numa área de trabalho com superfície maior que 1000 m².
Unitário |  | Ud |  | Descrição | Rend. | Preço unitário | Importância
mt16png030b |  | m² |  | Tela de polietileno de alta densidade (PEAD/HDPE) obtida através de processo de calandragem, de 1,5 mm de espessura, cor preto, 945 kg/m³ de densidade, com um conteúdo mínimo de carbono de 2% e alongamento na rotura >= 800%, com resistência aos raios UV e à intempérie. | 1.08 | 2812.7 | 3037.72
mq01exn050c |  | h |  | Retroescavadora sobre pneus, de 85 kW, com martelo demolidor. | 0.022 | 19584 | 430.85
mq08sol040 |  | h |  | Equipamentos e elementos auxiliares para soldadura de materiais termoplásticos. | 0.017 | 4118.56 | 70.02
mo029 |  | h |  | Oficial de 1ª aplicador de lâminas impermeabilizantes. | 0.087 | 1101.86 | 95.86
mo067 |  | h |  | Ajudante de aplicador de lâminas impermeabilizantes. | 0.144 | 647.8 | 93.28
|  | % |  | Custos directos complementares | 2 | 3727.73 | 74.55
Custo de manutenção decenal: 190,11Kz nos primeiros 10 anos. | [5 empty] | Total: | 3802.28