## Folha 1
NIH050 | m² |  | Impermeabilização sob revestimento em locais húmidos, com argamassa.
Impermeabilização sob revestimento cerâmico ou de pedra, em paramentos verticais e horizontais de locais húmidos, com argamassa cimentícia impermeabilizante flexível bicomponente MasterSeal 550 "MBCC de Sika", de cor cinzento, de 2 mm de espessura média. O preço não inclui o revestimento.
Unitário |  | Ud |  | Descrição |  | Rend. |  | Preço unitário | Importância
mt09bmr220g |  | kg |  | Argamassa cimentícia impermeabilizante flexível bicomponente MasterSeal 550 "MBCC de Sika", de cor cinzento, com resistência aos sulfatos, ao gelo e à intempérie e apta para estar em contacto com agua potável, segundo NP EN 1504-2, Euroclasse F de reacção ao fogo, segundo NP EN 13501-1, para aplicar em interiores e exteriores. |  | 3 |  | 156.88 | 470.64
mo032 |  | h |  | Oficial de 1ª aplicador de produtos impermeabilizantes. |  | 0.143 |  | 1055.59 | 150.95
mo070 |  | h |  | Ajudante de aplicador de produtos impermeabilizantes. |  | 0.071 |  | 620.64 | 44.07
|  | % |  | Custos directos complementares |  | 2 |  | 665.66 | 13.31
Custo de manutenção decenal: 33,95Kz nos primeiros 10 anos. | [7 empty] | Total: | 678.97
Referência e título da norma |  |  |  |  | Aplicabilidade(a) |  | Obrigatoriedade(b) |  |  | Sistema(c)
EN 1504-2:2004 |  |  |  |  | 192005 |  | 112009 |  |  | 1/2+/3/4
Produtos e sistemas para a protecção e reparação de estruturas de betão — Definições, requisitos, controlo da qualidade e avaliação da conformidade — Parte 2: Sistemas de protecção superficial do betão
(a) Data de entrada em aplicação da norma harmonizada
(b) Data final do período de coexistência
(c) Sistema de avaliação e verificação da regularidade do desempenho