## Folha 1
NAK010 | m² | Isolamento térmico horizontal de lajes térreas, com poliestireno extrudido.
Isolamento térmico horizontal de lajes térreas, formado por painel rígido de poliestireno extrudido, de superfície lisa e bordo lateral a meia madeira, de 50 mm de espessura, resistência à compressão >= 500 kPa, resistência térmica 1,5 m²°C/W, condutibilidade térmica 0,034 W/(m°C), colocado topo a topo na base da laje térrea, simplesmente apoiado, coberto com filme de polietileno de 0,2 mm de espessura, preparado para receber uma laje térrea de betão. Inclusive fita autocolante para vedação de juntas.
Unitário |  | Ud | Descrição |  | Rend. |  | Preço unitário | Importância
mt16pxa010bbq |  | m² | Painel rígido de poliestireno extrudido, segundo EN 13164, de superfície lisa e bordo lateral a meia madeira, de 50 mm de espessura, resistência à compressão >= 500 kPa, resistência térmica 1,5 m²°C/W, condutibilidade térmica 0,034 W/(m°C), Euroclasse E de reacção ao fogo segundo NP EN 13501-1, com código de designação XPS-EN 13164-T1-CS(10/Y)500-DS(70,90)-DLT(2)5-CC(2/1,5/50)175-WL(T)0,7-WD(V)3-FTCD1. |  | 1.1 |  | 13785.3 | 15163.9
mt16png010d |  | m² | Filme de polietileno de 0,2 mm de espessura e 184 g/m² de massa superficial. |  | 1.1 |  | 487.49 | 536.24
mt16aaa030 |  | m | Fita autocolante para vedação de juntas. |  | 0.4 |  | 356.7 | 142.68
mo054 |  | h | Oficial de 1ª montador de isolamentos. |  | 0.197 |  | 1057.3 | 208.29
mo101 |  | h | Ajudante de montador de isolamentos. |  | 0.197 |  | 604.97 | 119.18
|  | % | Custos directos complementares |  | 2 |  | 16170.3 | 323.41
[7 empty] | Total: | 16493.7
Referência e título da norma |  |  |  | Aplicabilidade(a) |  | Obrigatoriedade(b) |  |  | Sistema(c)
EN 13164:2012+A1:2015 |  |  |  | 1072020 |  | 1072020 |  |  | 1/3/4
Produtos de isolamento térmico para aplicação em edifícios — Produtos manufaturados de espuma de poliestireno extrudido (XPS) — Especificação
(a) Data de entrada em aplicação da norma harmonizada
(b) Data final do período de coexistência
(c) Sistema de avaliação e verificação da regularidade do desempenho