## Folha 1
NVD010 | m² |  | Isolamento térmico sob laje, com painéis de aglomerado de cortiça expandida.
Isolamento térmico sob laje, formado por painel de aglomerado de cortiça expandida, de 10 mm de espessura, de 1000x500 mm, cor preto, de entre 105 e 125 kg/m³ de densidade, resistência térmica 0,25 m²°C/W, condutibilidade térmica 0,04 W/(m°C), factor de resistência à difusão do vapor de água entre 7 e 14, Euroclasse E de reacção ao fogo, segundo NP EN 13501-1, resistência à compressão >= 100 kPa, colocado topo a topo e fixado mecanicamente.
Unitário |  | Ud |  | Descrição |  | Rend. |  | Preço unitário | Importância
mt16acs010ja |  | m² |  | Painel de aglomerado de cortiça expandida, de 10 mm de espessura, de 1000x500 mm, cor preto, de entre 105 e 125 kg/m³ de densidade, resistência térmica 0,25 m²°C/W, condutibilidade térmica 0,04 W/(m°C), factor de resistência à difusão do vapor de água entre 7 e 14, Euroclasse E de reacção ao fogo, segundo NP EN 13501-1, resistência à compressão >= 100 kPa; segundo EN 13170. |  | 1.05 |  | 7539.93 | 7916.93
mt16aaa020lg |  | Ud |  | Fixação mecânica para painéis isolantes de aglomerado de cortiça expandida, colocados directamente sobre a superfície suporte. |  | 3 |  | 237.8 | 713.4
mo054 |  | h |  | Oficial de 1ª montador de isolamentos. |  | 0.131 |  | 1057.3 | 138.51
mo101 |  | h |  | Ajudante de montador de isolamentos. |  | 0.131 |  | 604.97 | 79.25
|  | % |  | Custos directos complementares |  | 2 |  | 8848.09 | 176.96
Custo de manutenção decenal: 180,50Kz nos primeiros 10 anos. | [7 empty] | Total: | 9025.05
Referência e título da norma |  |  |  |  | Aplicabilidade(a) |  | Obrigatoriedade(b) |  |  | Sistema(c)
EN 13170:2012+A1:2015 |  |  |  |  | 1072020 |  | 1072020 |  |  | 1/3/4
Produtos de isolamento térmico para aplicação em edifícios — Produtos manufaturados de cortiça expandida (ICB) — Especificação
(a) Data de entrada em aplicação da norma harmonizada
(b) Data final do período de coexistência
(c) Sistema de avaliação e verificação da regularidade do desempenho