## Folha 1
LVS020 | m² |  | Vidro laminado de segurança, anti-agressão.
Vidro laminado de segurança, anti-agressão, composto por dois vidros de 6 mm de espessura unidos através dois filmes incolores de polivinil butiral, de 0,38 mm de espessura cada um, categoria de resistência P2A, segundo EN 356, fixado sobre caixilharia com perfil contínuo de neopreno.
Unitário |  | Ud |  | Descrição |  | Rend. |  | Preço unitário | Importância
mt21ves020u |  | m² |  | Vidro laminado de segurança, anti-agressão, composto por dois vidros de 6 mm de espessura unidos através dois filmes incolores de polivinil butiral, de 0,38 mm de espessura cada um, categoria de resistência P2A, segundo EN 356. Segundo NP EN ISO 12543-2 e EN 14449. |  | 1.006 |  | 56944.6 | 57286.3
mt21vva025 |  | m |  | Perfil contínuo de neopreno para a colocação do vidro. |  | 3.334 |  | 1070.1 | 3567.71
mt21vva021 |  | Ud |  | Material auxiliar para a colocação de vidros. |  | 1 |  | 1498.15 | 1498.15
mo055 |  | h |  | Oficial de 1ª vidraceiro. |  | 0.742 |  | 1094.96 | 812.46
mo110 |  | h |  | Ajudante de vidraceiro. |  | 0.742 |  | 643.25 | 477.29
|  | % |  | Custos directos complementares |  | 2 |  | 63641.9 | 1272.84
Custo de manutenção decenal: 7.140,62Kz nos primeiros 10 anos. | [7 empty] | Total: | 64914.7
Referência e título da norma |  |  |  |  | Aplicabilidade(a) |  | Obrigatoriedade(b) |  |  | Sistema(c)
EN 14449:2005 |  |  |  |  | 132006 |  | 132007 |  |  | 1/3/4
Vidro na constr ução — Vidro laminado e vidro laminado de segurança — Avaliação da conformidade/Norma de produto
EN 14449:2005/AC:2005 |  |  |  |  | 162006 |  | 162006
(a) Data de entrada em aplicação da norma harmonizada
(b) Data final do período de coexistência
(c) Sistema de avaliação e verificação da regularidade do desempenho