## Folha 1
NAD010 | m² |  | Isolamento térmico sob laje, com lãs minerais.
Isolamento térmico sob laje, com painel semi-rígido de lã mineral, segundo EN 13162, não revestido, de 80 mm de espessura, resistência térmica 2,25 m²°C/W, condutibilidade térmica 0,035 W/(m°C). Colocação em obra: topo a topo, com fixações mecânicas.
Unitário |  | Ud |  | Descrição |  | Rend. |  | Preço unitário | Importância
mt16lra020bgu |  | m² |  | Painel semi-rígido de lã mineral, segundo EN 13162, não revestido, de 80 mm de espessura, resistência térmica 2,25 m²°C/W, condutibilidade térmica 0,035 W/(m°C), Euroclasse A1 de reacção ao fogo segundo NP EN 13501-1, capacidade de absorção de água a curto prazo <=1 kg/m² e factor de resistência à difusão do vapor de água 1,3. |  | 1.05 |  | 17738.3 | 18625.2
mt16aaa021a |  | Ud |  | Bucha de expansão e prego de polipropileno, com aro de estanquidade, para fixação mecânica de painéis isolantes. |  | 3 |  | 93.22 | 279.66
mo054 |  | h |  | Oficial de 1ª montador de isolamentos. |  | 0.172 |  | 1057.3 | 181.86
mo101 |  | h |  | Ajudante de montador de isolamentos. |  | 0.172 |  | 604.97 | 104.05
|  | % |  | Custos directos complementares |  | 2 |  | 19190.8 | 383.82
Custo de manutenção decenal: 391,49Kz nos primeiros 10 anos. | [7 empty] | Total: | 19574.6
Referência e título da norma |  |  |  |  | Aplicabilidade(a) |  | Obrigatoriedade(b) |  |  | Sistema(c)
EN 13162:2012+A1:2015 |  |  |  |  | 1072020 |  | 1072020 |  |  | 1/3/4
Produtos de isolamento térmico para aplicação em edifícios — Produtos manufaturados de lã mineral (MW) — Especificação
(a) Data de entrada em aplicação da norma harmonizada
(b) Data final do período de coexistência
(c) Sistema de avaliação e verificação da regularidade do desempenho