## Folha 1
NLD010 | m² |  | Impermeabilização líquida de floreira, pelo interior.
Impermeabilização líquida de floreira, pelo interior, com duas demãos de revestimento contínuo elástico impermeabilizante, acabamento acetinado, cor telha, de 1,2 mm de espessura mínima; com prévia aplicação de uma demão de primário de dois componentes, à base de resina epóxi em dispersão aquosa, incolor, acabamento acetinado. Inclusive geotêxtil não tecido de fibras de poliéster e massa tixotrópica, para a resolução de pontos singulares.
Unitário |  | Ud |  | Descrição | Rend. | Preço unitário | Importância
mt15dag500a |  | l |  | Primário de dois componentes, à base de resina epóxi em dispersão aquosa, incolor, acabamento acetinado, para aplicar com trincha, rolo ou pistola. | 0.2 | 43201.6 | 8640.32
mt15dag504a |  | m² |  | Geotêxtil não tecido de fibras de poliéster, de 100 g/m² de massa superficial e 0,82 mm de espessura, fornecido em rolos de 0,2x100 m. | 0.05 | 3799.95 | 190
mt15dag502a |  | kg |  | Massa tixotrópica à base de poliuretano líquido, cor cinzento. | 0.1 | 24111.4 | 2411.14
mt15dag501d |  | kg |  | Revestimento contínuo elástico impermeabilizante, à base de resina de poliuretano monocomponente, dióxido de titânio, pigmentos, pigmentos extendedores seleccionados, acabamento acetinado, cor telha, anti-caruncho e anti-verdete, com resistência aos álcalis, para aplicar com trincha, rolo ou pistola. | 1.5 | 19389.2 | 29083.8
mo032 |  | h |  | Oficial de 1ª aplicador de produtos impermeabilizantes. | 0.218 | 1101.86 | 240.21
mo070 |  | h |  | Ajudante de aplicador de produtos impermeabilizantes. | 0.218 | 647.8 | 141.22
|  | % |  | Custos directos complementares | 2 | 40706.7 | 814.13
Custo de manutenção decenal: 1.660,83Kz nos primeiros 10 anos. | [5 empty] | Total: | 41520.8