## Folha 1
REV020 | Ud |  | Degrau de vidro em escada metálica.
Degrau de vidro laminado de segurança de 300x1100 mm e 6+10+10 mm de espessura, translúcido, com os bordos polidos, classificação de prestações 1B1, com resistência ao deslizamento entre 35 e 45, apoiado em bandas de borracha sintética EPDM, colocadas sobre a estrutura metálica da escada e ajustado lateralmente com bandas do mesmo material. Inclusive silicone sintético incolor para enchimento de juntas. O preço não inclui a estrutura metálica.
Unitário |  | Ud |  | Descrição | Rend. | Preço unitário | Importância
mt21vlp040mb |  | Ud |  | Degrau de vidro laminado de segurança, de 300x1100 mm e 6+10+10 mm de espessura, translúcido, composto por vidro exterior temperado de 6 mm de espessura, com resistência ao deslizamento entre 35 e 45 segundo ENV 12633 através da aplicação de um tratamento anti-deslizante na sua face exterior, vidro intermédio temperado de 10 mm de espessura e vidro interior temperado de 10 mm de espessura, unidos mediante dois filmes incolores de polivinil butiral, com os bordos polidos; classificação de prestações 1B1 segundo EN 12600. | 1 | 54248.3 | 54248.3
mt21vlp020a |  | m |  | Banda de borracha sintética EPDM de 25 mm de largura e 5 mm de espessura, dureza Shore A aproximada de 50, para o ajuste lateral à estrutura suporte das peças de vidro pisável, fornecida em rolos de 10 m de comprimento. | 0.3 | 5621.27 | 1686.38
mt21vlp030a |  | m |  | Banda de borracha sintética EPDM de 45 mm de largura e 5 mm de espessura, para o apoio sobre a estrutura suporte das peças de vidro pisável, fornecida em rolos de 10 m de comprimento. | 0.3 | 11119 | 3335.7
mt21vva015a |  | Ud |  | Cartucho de 310 ml de silicone neutro, incolor, dureza Shore A aproximada de 23, segundo EN ISO 868 e recuperação elástica >=80%, segundo EN ISO 7389. | 0.05 | 7130.37 | 356.52
mt21vva021 |  | Ud |  | Material auxiliar para a colocação de vidros. | 1 | 1556.66 | 1556.66
mo055 |  | h |  | Oficial de 1ª vidraceiro. | 0.38 | 1123.33 | 426.87
mo110 |  | h |  | Ajudante de vidraceiro. | 0.38 | 659.91 | 250.77
|  | % |  | Custos directos complementares | 2 | 61861.2 | 1237.22
[6 empty] | Total: | 63098.5