## Folha 1
RSI021 | m² |  | Revestimento de pavimento industrial, sistema MasterTop 1200 Polykit "Master Builders Solutions".
Revestimento de pavimento industrial, liso, com resistência ao deslizamento entre 15 e 35 segundo ENV 12633, de 1,0 mm de espessura, realizado sobre base de betão endurecido, com o sistema Mastertop 1210 Polykit "Master Builders Solutions", apto para estacionamentos, através da aplicação sucessiva de: camada base da mesma cor que a camada de acabamento, composta por uma mistura de resina epóxi incolor, MasterTop 1200 A4 "Master Builders Solutions", endurecedor e catalizador, MasterTop 1200 B4 "Master Builders Solutions", pigmento em pasta MasterTop X1 "Master Builders Solutions" e inerte de quartzo natural, MasterTop F1 "Master Builders Solutions", com uma proporção em peso 5,4:3:0,6:2, (0,5 kg/m²); e camada de acabamento de cor branca RAL 1013, composta por uma mistura de resina epóxi incolor, MasterTop 1200 A4 "Master Builders Solutions", endurecedor e catalizador, MasterTop 1200 B4 "Master Builders Solutions", pigmento em pasta MasterTop X1 "Master Builders Solutions" e inerte de quartzo natural, MasterTop F1 "Master Builders Solutions", com uma proporção em peso 5,4:3:0,6:2, (0,5 kg/m²). O preço não inclui a superfície suporte nem a execução e a vedação das juntas.
Unitário |  | Ud |  | Descrição | Rend. | Preço unitário | Importância
mt09bnc060a |  | kg |  | Resina epóxi incolor, MasterTop 1200 A4 "Master Builders Solutions", para sistemas de pavimentos. | 0.491 | 1546.98 | 759.57
mt09bnc061a |  | kg |  | Endurecedor e catalizador, MasterTop 1200 B4 "Master Builders Solutions", para resina epóxi de aplicação em sistemas de pavimentos. | 0.273 | 1977.4 | 539.83
mt09bnc062a |  | kg |  | Pigmento em pasta MasterTop X1 "Master Builders Solutions", para misturar com o endurecedor de resina epóxi, de aplicação em sistemas de pavimentos. | 0.055 | 6214.9 | 341.82
mt15bas130a |  | kg |  | Inerte de quartzo natural, MasterTop F1 "Master Builders Solutions", de granulometria compreendida entre 0,18 e 0,3 mm, para utilizar como carga mineral em combinação com resinas epóxi ou poliuretano. | 0.182 | 375.75 | 68.39
mo121 |  | h |  | Oficial de 1ª aplicador de pavimentos industriais. | 0.394 | 622.9 | 245.42
mo122 |  | h |  | Ajudante de aplicador de pavimentos industriais. | 0.394 | 365.37 | 143.96
|  | % |  | Custos directos complementares | 2 | 2098.99 | 41.98
Custo de manutenção decenal: 1.198,94Kz nos primeiros 10 anos. | [5 empty] | Total: | 2140.97